## 05-AE08
|  | 設備名 | ﾚｼﾞｽﾄｺ-ﾀ- ﾚｼﾞｽﾄ剥離
省エネルギー対策事例（製造設備編）
[9 empty] | 整理ＮＯ． |  |  | 05-AE08
題目 |  |  | エッチング工程合理化での電力削減 | [5 empty] | 実施時期 |  |  | 2004/04～2005/03
設備工程分類 | １．ウエハ処理工程 |  |  | エネルギー分類 | １．製造装置への供給ｴﾈﾙｷﾞｰ |  |  | 省エネ法等による分類 | １．燃焼合理化
| ２．組立工程 |  |  |  | （電力、ガス、水、他） |  |  |  | ２．加熱・冷却・電熱合理化
| ３．検査工程 |  |  |  | ２．空調負荷ｴﾈﾙｷﾞｰ |  |  |  | ３．放射・伝導等による熱損失防止
| ４．ﾓｼﾞｭｰﾙ（実装）工程 |  |  |  | （排気、放熱など） |  |  |  | ４．廃熱回収利用 ５．熱・動力変換の合理化
| ５．ﾏｽｸ・ﾚﾁｸﾙ製造工程 |  |  |  | ３．材料廃棄ｴﾈﾙｷﾞｰ |  |  |  | ６．抵抗等による電気の損失防止
| ６．共通 |  |  |  | ４．設置面積 |  |  |  | ７．気・動力・熱変換合理化 ８．電気・光変換合理化
| ７．その他 |  |  |  | ５．製品当たりの |  |  |  | ９．電気・プラズマ変換合理化
[5 empty] | 消費ｴﾈﾙｷﾞｰ削減 |  |  |  | １０．新エネ・未利用エネ活用 １１．反応合理化
[5 empty] | ６．その他 |  |  |  | １２．生産合工程合理化 １３．その他
削減効果 | 電力 |  | 電力削減量 |  |  | ガス |  | 排気 |  |  | 液体 |  |  | 設備面積 |  | その他
[6 empty] | （ｶﾞｽ種： ） |  |  |  |  | （液種： ）
| 100 | ％ | 51662 |  | ＫＷＨ/年 |  | ％ |  |  | ％ |  |  | ％ |  | ％
概要 【特徴】 |  |  | 工程合理化により、処理工程を削減し、その削減された工程で使用される設備を計画停止させることにより、 使用電力を削減する。
［対策前・対策後の内容を図等で記入］
Back Poly Si Etch廃止による工程合理化
|  |  | 【改善前】 | [5 empty] | 【改善後】
＊工程合理化により３工程が1工程になった
|  | Bake・Nega Resist Coat |  |  |  | 廃止
↓
|  | Back Poly Si Etch |  |  |  |  | Poly Si Etch
↓
|  | Resist Remove(WET) |  |  |  | 廃止
|  | * | Bake・Nega Resist Coat工程廃止
ﾚｼﾞｽﾄｺ-ﾀ- 装置停止
[5 empty] | 消費電力： | 6.3KW
[5 empty] | 停止時間： | 1086H/年
[5 empty] | 電力削減量： | 6842KWH/年
|  | * | Resist Remove(WET)工程廃止
ﾚｼﾞｽﾄ剥離 装置停止
[5 empty] | 消費電力： | 41.5KW
[5 empty] | 停止時間： | 1080H/年
[5 empty] | 電力削減量： | 44820KWH/年
| 削減効果 | * | 電力： | 工程廃止により装置消費電力が｢ゼロ」になった。（一部のプロセスのため装置は現有し稼動している）
|  | * | 電力削減量：6842＋44820＝51662KWH/年
注意）事例は知的財産権その他の権利の実施・使用を許諾したものではありません。